## Introduction
Analyse comparative du coût économique et environnemental de différentes solutions pour la rénovation du bâti ancien
Ce tableau a été réalisé en Mai-Juin 2021 par Karibati. Les données reseignées sont représentatives de la période 2020-2021.
Grille de Lecture: Les données par produits sont renseignées pour plusieures catégories: Fonction : Fonction qu'occupe le produit dans le bâtiment
Fonction: Fonction occupé par le produit dans le bâtiment
Critères économique : Données sur les couts de fournitures et évaluation des couts de mise en œuvre pour chaque produit. Pour facilier la lecture sur les coûts l'ensemble des coûts des produits est ramené en €/m²/cm
Critères environnementaux : Données environnementales disponibles et principales informations notamment impact carbone (indicateur réchauffement climatique des FDES)
Critères techniques : Autres critères techniques intéressant au vu de la fonction occupé par le produit dans le bâtiment et pouvant apporter plus d'élements à la comparaison

## Tableau complet
Présentation générale du produit | [5 empty] | Fonction | [9 empty] | Critères économiques |  |  | Critères environnementaux | [10 empty] | Critères techniques | [6 empty] | Caractéristiques thermiques
[5 empty] | Lieu de fabrication | Isolation thermique | [30 empty] | épaisseur (en cm) pour un R de ; |  |  | R obtenu avec une épaisseur (cm) de:
Type de produit | Biosourcé/ Non Biosourcé | Type | Référence commerciale du produit | Fabricant | Ville/Pays | MUR ITE | MUR ITI | Mur Ossature Bois | Sarking | Rampant ITI | Plancher | Comble perdu | Toiture terrasse | Isolation répartie | Cloisons | Cout fourniture €/m²/cm | Source des données économiques 2 | Cout Mise en œuvre 1 | Type de données environnementales | Source des données environnementales | Durée de vie (ans) | Unité fonctionelle (UF) 4 | Impact carbone (kg CO2 eq/UF) | Stockage carbone (kg CO2 eq / UF) | Energie fabrication (MJ/UF) | Label/certif environnementaux | Local /provenance | Consitution (dont % biosourcé, matière renouvelable) | Etiquette Sanitaire | Lambda | Déphasage | Amortissement | Chaleur spcécifique | ACERMI | Aptitude à l'usage | Réaction au feu | 2,5 | 4 | 7 | 5 | 15 | 25
Béton de chanvre | Biosourcé | Chènevottes | Parnatur | ParexLanko | Saint-Quentin-Fallavier (38) | x | x | [8 empty] | 5.625 | Estimation | €€ | FDES vérifiée et valide | Base INIES3 | 50 | 1m² ep 8 cm | 6.32 | 10.77 | 96.7 | Label produit biosourcé | Liant : Crouzille (37) ; Chènevotte : La Chanvrière de l'Aube (10) | Liant spécifique développé par PAREX + chènevotte | A+ | 0.066 | 8,71 (15 cm d'épaisseur) | 80% | 1200 | oui | Conforme aux règles professionnelles "Enduits en mortier de chanvre" (Construire en Chanvre - Juillet 2012) | NC | 16.5 | 26.4 | 46.2 | 0.7575758 | 2.272727 | 3.787879
Béton de chanvre | Biosourcé | Chénevotte | conforme au règle pro CenC | Multiples | Multiples | x | x | x |  |  | x |  |  | x |  | 1.15 | Fabricant | €€€€ | FDES vérifiée et valide | Base INIES | 100 | 1m3 | 123 | 168 | 2790 | non | Local : Eurochanvre pour la chénevotte + BCB pour le liant | environ 100 kg de chénevottes/m3 | non | 0.09 | 17 (30 cm d'épaisseur) | 98% | 1560 | non | Conforme aux règles professionnelles "Enduits en mortier de chanvre" (Construire en Chanvre - Juillet 2012) | B,s1,d0 (finition enduite) | 22.5 | 36 | 63 | 0.5555556 | 1.666667 | 2.777778
Blocs | Biosourcé | Chénevottes | Isohemp | Isohemp | Fernelmont Belgique |  | x | [5 empty] | x | x | x | 2.25 | Fabricant | €€ | ACV "craddle to grave" + estimation pour les étapes mise en œuvre et fin de vie à partir de la FDES Biosys | Site internet du fabricant | NC | 1m² ép 300 mm | -7.63 | 150 | 760 | non | Ferlement Belgique | Chènevotte+chauxhydraulique+chaux aérienne | non | 0.071 | 18 (bloc de 30 cm) | 99% | 1560 | non | Pas de doc de ref mis à part guide de mise en œuvre fabriquant | A2 (avec enduit) | 17.75 | 28.4 | 49.7 | 0.7042254 | 2.112676 | 3.521127
Blocs | Biosourcé | Chénevottes | Biosys | Vicat / Vieille Matériaux | Etalans (25) | x | x | x | [5 empty] | x | x | 1.83 | Fabricant | €€ | FDES vérifiée et valide | Base INIES | 100 | 1m² ép 300 mm | 0.889 | 150 | 760 | non | Fabriqué dans le Doubs, avec la chénevotte Eurochanvre + ciment prompt Vicat (isère) | Chénevotte | A+ | 0.071 | 17 (bloc de 30 cm) | 98% | 1560 | non | Atex cas A | B,s1,d0 (finition enduite) | 17.75 | 28.4 | 49.7 | 0.7042254 | 2.112676 | 3.521127
Chape | Biosourcé | Poussière de chanvre | Biofib Chape | biofib'isolation | Sainte Gemme La plaine (85) | [5 empty] | x |  |  |  |  | 4.2 | Fabricant | €€ | Estimation (étapes A1 à A3) | Modélisation à partir de la base Ecoinvent | NC | 1kg | 0.1 | 1.5 | 3.1 | non | Vendée (85) | 100 % biosourcé : poussières issues du défibrage du chanvre et du lin | non | 0.06 | Non concerné | Non concerné | Non connu | non | Pas de doc de ref mis à part guide de mise en œuvre fabricant | Euroclasse F | 15 | 24 | 42 | 0.8333333 | 2.5 | 4.166667
Enduit | Biosourcé | Liège | Diathonite evolution | Diasen | Sassoferrato (Italie) | x | x | [8 empty] | 16.43 | Distributeur | €€ | EPD (étapes A1 à A3) | Site internet du fabricant | NC | 1 kg | 0.805 | 6.50e-4 | 8.05 | non | Italie | Liège ; argile ; fibres de polypropylène ; poudre de diatomées ; adjuvants divers | non | 0.045 | 7,8 (12 cm d'épaisseur) | 81% | 1000 | non | DTA n° 7/12-1509 | classe A2,s1,d0 | 11.25 | 18 | 31.5 | 1.111111 | 3.333333 | 5.555556
Enduit | Non biosourcé | Aérogel | Fixit 222 | Fixit | Bex (Canton de Vaud-Suisse) | x | x | [8 empty] | 32 | Fabricant | €€ | EPD (étapes A1 à A3) | Site internet du fabricant | NC | 1 kg | 4.25 | 0 | 66.1 | non | Suisse | Liants : chaux hydraulique NHL 5, chaux hydratée, ciment blanc Agrégats: granules d‘aérogel, agrégats minéraux légers Additifs : agent de rétention d’eau, entraîneur d’air, agent hydrofuge | non | 0.028 | 9,7 (15 cm d'épaisseur) | 84 | 1600 | non | non; guide de mise en œuvre fabricant | A2,s1,d0 | 7 | 11.2 | 19.6 | 1.785714 | 5.357143 | 8.928571
Isolant dalle | Non biosourcé | Granulat verre | Misapor 10/50 | Misapor | Dagmersellen - Suisse | [5 empty] | x |  |  |  |  | 1.6796 | Distributeur | €€ | FDES vérifiée et valide | Base INIES | 100 | 1m² ep 300 mm compactée | 10 | 0 | 1470 | non | Dagmersellen - Suisse | Verre cellulaire | NC | 0.093 | Non concerné |  |  | non | DTA 3.3/16-910_V2 | A1 | 23.25 | 37.2 | 65.1 | 0.5376344 | 1.612903 | 2.688172
Isolant en vrac | Biosourcé | Ouate de cellulose | Ouateco | Ouateco | Saint Geours de Maremne (40) |  | x | x |  | x |  | x |  |  |  | 0,31 (soufflage) 0,61 (insuflation) | Fabricant | € | FDES vérifiée et valide | Base INIES | 50 | 1m² ep 270 mm après tassement (soufflage ) ; 1m² ép 145 mm (inssuflation) | 1,65 (soufflage) 1,44 (insufflation) | 1,52 kg CO2 eq/kg papier | 30,4 (soufflage) 25,9 (insufflation) | non | Journaux locaux, circuit court | 95% papier ; 5% acide borique | A | 0.038 | 7,6 (27 cm d'épaisseur) | 73% | 2100 | oui | Avis technique 20/14- 339 ; marquage CE | E | 9.5 | 15.2 | 26.6 | 1.315789 | 3.947368 | 6.578947
Isolant en vrac | Biosourcé | Ouate de carton | Novidem | IDEM | Châlon (71) |  | x |  |  |  | x | x |  |  |  | 0,43 (soufllage) 0,84 (insufllation) | Estimation | € | FDES vérifiée et valide | Base INIES | 50 | 1m² ep 270 mm après tassement | -3.71 | 1,52 kgCO2eq/kg papier | 44.2 | non | Zone de chalandise de 20km max | 85% carton ; 7 % hydroxyde d’aluminium ; 4.5 % acide borique ; 0.5 % d’huile minérale (traitement anti-poussière) | A | 0.041 | 8,2 (29 cm d'épaisseur) | 77% | 2100 | oui | Avis technique 20/17-404_v1 ; Avis technique 20/17-405_V1 ; AMB : 11 mars 2016 CQMB N° 2015/001 ; Assurance décennale (article 1792 - 4 code du civil) RPP du BTP n° 605819 | C s3 d0 (soufflage) ; B s2 d0 à 65 kg / m³ (insufflation) | 10.25 | 16.4 | 28.7 | 1.219512 | 3.658537 | 6.097561
Isolant en vrac | Biosourcé | Fibres de chanvre | Fibres de chanvre | Chanvre Mellois | Melleran (79) | [6 empty] | x |  |  |  | 0,5 (manuel) | Fabricant | € | Estimation (étapes A1 à A3) | Modélisation à partir de la base Ecoinvent | NC | 1kg | 0.6 | 1.5 | 4.6 | non | Chanvre cultivé en Nouvelle Aquitaine | 100% fibres de chanvre | non | 0.038 | 7 (27 cm d'épaisseur) | 68% | 1600 | non | Chanvre Mellois en Nouvelle Aquitaine a réalisé une ATEX cas B pour la pose de fibres de chanvre en comble perdu. | Pas d'essais | 9.5 | 15.2 | 26.6 | 1.315789 | 3.947368 | 6.578947
Isolant en vrac | Non biosourcé | Laine de roche | Jetrock2 | Rockwool | Saint Eloy les Mines (63) | [6 empty] | x |  |  |  | 1.27 | Batiprix | € | FDES vérifiée et valide | Base INIES | 50 | 1m²ep 315mm | 8.87 | 0 | 120 | non | NC | 0% biosourcé, Fibres de roches+ briquettes | A+ | 0.044 | 5,31 (31 cm d'épaisseur) | 50% | 1030 | oui | DTU 44.11 | A1 | 11 | 17.6 | 30.8 | 1.136364 | 3.409091 | 5.681818
Isolant rigide | Non biosourcé | Polystyrène | Polyplac D | Knauf | Plusieurs site dans la FDES |  | x | [8 empty] | 1.3 | Batiprix | € | FDES vérifiée et valide | Base INIES | 50 | 1m² ep 100 mm | 5.82 | 0 | 150 | non | NC | polystèrène expansé | A+ | 0.032 | 4,49 (20 cm d'épaisseur) | 38% | 1450 | oui | DTU 25.42 Ouvrages de doublage et habillage en complexes et sandwiches plaques de parement en plâtre-isolant | B S1 d0 | 8 | 12.8 | 22.4 | 1.5625 | 4.6875 | 7.8125
Isolant rigide | Biosourcé | Liège | Corkisol | AMORIM ISOLAMENTOS SA | Mozelos (Portugale) | x | x |  |  |  | x |  |  |  |  | 3.85 | Distributeur | €€€ | EPD (étapes A1 à A3) + estimation pour les étapes de mise en œuvre et fin de vie à partir de la FDES Isolair | Base environnementale espagnole | NC | 1m² ép 100 mm (130 kg/m3) | -3.37 | 19.5 | 126.71 | non | Portugal /Espagne | 100% Liège | A+ | 0.04 | 10,1 (20 cm d'épaisseur) | 86 | 1600 | oui | document fabricant | Euroclasse E | 10 | 16 | 28 | 1.25 | 3.75 | 6.25
Isolant rigide | Biosourcé | Fibres de bois | Isolair | Soprema | Golbey (88) et Allemagne | x |  | x | x | [6 empty] | 2 | Batiprix | €€€ | FDES vérifiée et valide | Base INIES | 50 | 1m² ep 100 mm | -0.0503 | 20.25 | 236 | Label Produit biosourcé | France et Allemagne | Fibres de bois 90 % | A+ | 0.044 | 10,54 (20 cm d'épaisseur) | 87% | 2100 | oui | Norme NF EN 13171 DTU 31.2 | Euroclasse E | 11 | 17.6 | 30.8 | 1.136364 | 3.409091 | 5.681818
Isolant semi-rigide | Biosourcé | Coton recyclé | Métisse | Le Relais | Billy Berclau (62) |  | x | x |  | x |  |  |  |  | x | 0.68 | Fabricant | € | FDES non valide | Archives | 50 | 1 m² ep 100 mm | 5.51 | 1.4 | 17.8 | Label Produit biosourcé | Fabriqué dans le Pas de Calais (provenance des jeans de toute la France) | 85% coton recyclé ; 15% liant polyester | A+ | 0.039 | 4,17 (20 cm d'épaisseur) | 33% | 1600 | oui | ATEC CSTB - Mur (n°20/16-392) Toiture (n°20/16-393) | Euroclasse E (seul) // B/S1/d0 (dans conditions finales d'utilisation) | 9.75 | 15.6 | 27.3 | 1.282051 | 3.846154 | 6.410256
Isolant semi-rigide | Non biosourcé | Laine de roche | Rockmur nu | Rockwool | Saint Eloy Les Mines - France (63) |  | x | x |  | x |  |  |  |  | x | 0.83 | Fabricant | € | FDES vérifiée et valide | Base INIES | 50 | 1m² ep 100 mm | 3.74 | 0 | 51.3 | EUCEB | Auvergne | Roche volcanique (dont recyclé) | A+ | 0.035 | 5,75 (20 cm d'épaisseur) | 56% | 1030 | oui | DTU 25.41 (contre-cloison plaque de plâtre) | A1 | 8.75 | 14 | 24.5 | 1.428571 | 4.285714 | 7.142857
Isolant semi-rigide | Non biosourcé | Laine de verre | GR 32 nu | Isover | Chemillé (49) |  | x | x | [6 empty] | x | 0.55 | Batiprix | € | FDES vérifiée et valide | Base INIES | 50 | 1m² ep 100 mm | 3.27 | 0 | 93.9 | EUCEB | NC | verre (dont recyclé) | A+ | 0.032 | 4,88 (20 cm d'épaisseur) | 44% | 1030 | oui | DTU 25.41 (contre-cloison plaque de plâtre) | A1 | 8 | 12.8 | 22.4 | 1.5625 | 4.6875 | 7.8125
Isolant semi-rigide | Biosourcé | Chanvre, Lin, Coton | Biofib'trio | biofib'isolation | Sainte Gemme La plaine (85) | x | x | x |  | x |  |  |  |  | x | 0.78 | Fabricant | € | FDES vérifiée et valide | Base INIES | 50 | 1m² ep 100 mm | 0.921 | 2.55 | 58.8 | Label Produit biosourcé | Fabriqué en Véndée (provenance des MP Vendée et France) | Fibres de chanvre, Lin et Coton (85%) et liant polymère | A+ | 0.038 | 5,49 (20 cm d'épaisseur) | 53% | 1800 | oui | Avis technique n°20/14-329 (application en murs) Avis technique n°20/14-330 (application en toiture) Atex en cours pour l'ITE | F | 9.5 | 15.2 | 26.6 | 1.315789 | 3.947368 | 6.578947
Isolant semi-rigide | Biosourcé | Fibres de bois | Isonat plus 55 flex H | Isonat | Mably (42) |  | x | x |  | x |  |  |  |  | x | 0.7 | Fabricant | € | FDES vérifiée et valide | Base INIES | 50 | 1m² ep 100 mm | 6.96 | 4.675 | 121 | Label Produit biosourcé | Fabriqué à Mably dans la Loire , plaquette provenant des scieries voisines exploitant les bois locaux | Fibres de bois 85% et liant PE | A+ | 0.036 | 7,86 (20 cm d'épaisseur) | 75% | 2100 | oui | Avis technique n°20/19-431-V1 et 20/19-432-V2 | F | 9 | 14.4 | 25.2 | 1.388889 | 4.166667 | 6.944444
Isolant semi-rigide | Biosourcé | Paille de riz | FBT PR | FBT Isolation | Dagneux (01) |  | x | x |  | x | [5 empty] | 0.6 | Fabricant | € | FDES vérifiée et valide | Base INIES | 50 | 1m² ep 100 mm | 1.82 | 5.98 | 101 | Label produit biosourcé | Paille de riz de Camargue | 92% paille de riz ; 8 % liant ; sans additif | A+ | 0.039 | 5,58 (20 cm d'épaisseur) | 54% | 1509 | non | s ATEx n° 2721 murs et n° 2722 toiture (combles et planchers) | Euroclasse E | 9.75 | 15.6 | 27.3 | 1.282051 | 3.846154 | 6.410256
Isolation Paille | Biosourcé | Paille de blé | conforme au régle pro RFCP |  | Multiples | x |  | x | [5 empty] | x |  | 0.23 | Estimation | €€€€ | FDES non valide | Archives | 50 | 1m² ep 37 cm | -14.1 | 55.5 | 41 | Non | France | 100% biosourcé | A+ | 0.052 | 14,46 (37 cm d'épaisseur) | 95% | 1500 | non | Régle professionnelle CP 2012 | B S1 d0 (pour mur enduit chaux ou terrecrue) | 13 | 20.8 | 36.4 | 0.9615385 | 2.884615 | 4.807692
Parement minéraux | Non biosourcé | Panneau isolant | Multipor | Xella/Ytong | Stulln - Allemagne | x | x | [8 empty] | 3.08 | Distributeur | € | EPD (étapes A1-A3) | Site internet du fabricant | 50 ? | 1m3 | 101 | 0 | 1350 | Nature Plus | Stulln - Allemagne | Chaux et sable | A+ | 0.043 | 7,53 (20 cm d'épaisseur) | 72% | 1000 | oui | Pas de doc de ref mis à part guide de mise en œuvre fabriquant | A1 | 10.75 | 17.2 | 30.1 | 1.162791 | 3.488372 | 5.813953
[16 empty] | 1 Coût de mise en oeuvre : |  |  | 3Base INIES | INIES – Les données environnementales et sanitaires de référence pour le bâtiment
[16 empty] | € | <10 €/m² (ép courante) |  | 4 L'unité fonctionelle est la quantité de référence pour le calcul des résultats de l'ACV. Les différents critères environnementaux sont à analyser en fonction de cette UF et non à comparer directement entre eux.
[16 empty] | €€ | entre 10 et 50 €/m²
[16 empty] | €€€ | entre 50 et 100 € /m²
[16 empty] | €€€€ | >100 € /m²
2 Source des données :
[16 empty] | Estimation | A dire d'expert et évaluation du marché
[16 empty] | Fabricant | Prix public de fabricants et/ou issu de discussion directe avec les fabricants
[16 empty] | Distributeur | Prix public de distributeurs (dans ce cas là un coefficient de -30% est appliqué)
[16 empty] | Batiprix | Prix issu de batiprix (dans ce cas là un coefficient de -30% est appliqué)

## MEP Données tech
Présentation générale du produit |  |  |  | Critères environnementaux | [8 empty] | Critère technique
Lieu de fabrication
Type de produit | Biosourcé/ Non Biosourcé | Type de matériaux | Ville/Pays | Type de données environnementales | Durée de vie (ans) | Unité fonctionelle (UF) 4 | Impact carbone (kg CO2 eq/UF) | Stockage carbone (kg CO2 eq / UF) | Energie fabrication (MJ/UF) | Label/certif environnementaux | Consitution (dont % biosourcé, matière renouvelable) | Etiquette Sanitaire | ACERMI | Aptitude à l'usage
Béton de chanvre | Biosourcé | Chènevottes | Saint-Quentin-Fallavier (38) | FDES vérifiée et valide | 50 | 1m² ep 8 cm | 6.32 | 10.77 | 96.7 | Label produit biosourcé | Liant spécifique développé par PAREX + chènevotte | A+ | oui | Conforme aux règles professionnelles "Enduits en mortier de chanvre" (Construire en Chanvre - Juillet 2012)
Béton de chanvre | Biosourcé | Chénevotte | Multiples | FDES vérifiée et valide | 100 | 1m3 | 123 | 168 | 2790 | non | environ 100 kg de chénevottes/m3 | non | non | Conforme aux règles professionnelles "Enduits en mortier de chanvre" (Construire en Chanvre - Juillet 2012)
Blocs | Biosourcé | Chénevottes | Fernelmont Belgique | ACV "craddle to grave" + estimation pour les étapes mise en œuvre et fin de vie à partir de la FDES Biosys | NC | 1m² ép 300 mm | -7.63 | 150 | 760 | non | Chènevotte+chauxhydraulique+chaux aérienne | non | non | Pas de doc de ref mis à part guide de mise en œuvre fabriquant
Blocs | Biosourcé | Chénevottes | Etalans (25) | FDES vérifiée et valide | 100 | 1m² ép 300 mm | 0.889 | 150 | 760 | non | Chénevotte | A+ | non | Atex cas A
Chape | Biosourcé | Poussière de chanvre | Sainte Gemme La plaine (85) | Estimation (étapes A1 à A3) | NC | 1kg | 0.1 | 1.5 | 3.1 | non | 100 % biosourcé : poussières issues du défibrage du chanvre et du lin | non | non | Pas de doc de ref mis à part guide de mise en œuvre fabricant
Enduit | Biosourcé | Liège | Sassoferrato (Italie) | EPD (étapes A1 à A3) | NC | 1 kg | 0.805 | 6.50e-4 | 8.05 | non | Liège ; argile ; fibres de polypropylène ; poudre de diatomées ; adjuvants divers | non | non | DTA n° 7/12-1509
Enduit | Non biosourcé | Aérogel | Bex (Canton de Vaud-Suisse) | EPD (étapes A1 à A3) | NC | 1 kg | 4.25 | 0 | 66.1 | non | Liants : chaux hydraulique NHL 5, chaux hydratée, ciment blanc Agrégats: granules d‘aérogel, agrégats minéraux légers Additifs : agent de rétention d’eau, entraîneur d’air, agent hydrofug | non | non | non; guide de mise en œuvre fabricant
Isolant dalle | Non biosourcé | Granulat verre | Dagmersellen - Suisse | FDES vérifiée et valide | 100 | 1m² ep 300 mm compactée | 10 | 0 | 1470 | non | Verre cellulaire | NC | non | DTA 3.3/16-910_V2
Isolant en vrac | Biosourcé | Ouate de cellulose | Saint Geours de Maremne (40) | FDES vérifiée et valide | 50 | 1m² ep 270 mm après tassement (soufflage ) ; 1m² ép 145 mm (inssuflation) | 1,65 (soufflage) 1,44 (insufflation) | 1,52 kg CO2 eq/kg papier | 30,4 (soufflage) 25,9 (insufflation) | non | 95% papier ; 5% acide borique | A | oui | Avis technique 20/14- 339 ; marquage CE
Isolant en vrac | Biosourcé | Ouate de carton | Châlon (71) | FDES vérifiée et valide | 50 | 1m² ep 270 mm après tassement | -3.71 | 1,52 kgCO2eq/kg papier | 44.2 | non | 85% carton ; 7 % hydroxyde d’aluminium ; 4.5 % acide borique ; 0.5 % d’huile minérale (traitement anti-poussière) | A | oui | Avis technique 20/17-404_v1 ; Avis technique 20/17-405_V1 ; AMB : 11 mars 2016 CQMB N° 2015/001 ; Assurance décennale (article 1792 - 4 code du civil) RPP du BTP n° 605819
Isolant en vrac | Biosourcé | Fibres de chanvre | Melleran (79) | Estimation (étapes A1 à A3) | NC | 1kg | 0.6 | 1.5 | 4.6 | non | 100% fibres de chanvre | non | non | Chanvre Mellois en Nouvelle Aquitaine a réalisé une ATEX cas B pour la pose de fibres de chanvre en comble perdu.
Isolant rigide | Biosourcé | Liège | Mozelos (Portugale) | EPD (étapes A1 à A3) + estimation pour les étapes de mise en œuvre et fin de vie à partir de la FDES Isolair | NC | 1m² ép 100 mm (130 kg/m3) | -3.37 | 19.5 | 126.71 | non | 100% Liège | A+ | oui | document fabricant
Isolant rigide | Biosourcé | Fibres de bois | Golbey (88) et Allemagne | FDES vérifiée et valide | 50 | 1m² ep 100 mm | -0.0503 | 20.25 | 236 | Label Produit biosourcé | Fibres de bois 90 % | A+ | oui | Norme NF EN 13171 DTU 31.2
Isolant semi-rigide | Biosourcé | Coton recyclé | Billy Berclau (62) | FDES non valide | 50 | 1 m² ep 100 mm | 5.51 | 1.4 | 17.8 | Label Produit biosourcé | 85% coton recyclé ; 15% liant polyester | A+ | oui | ATEC CSTB - Mur (n°20/16-392) Toiture (n°20/16-393)
Isolant semi-rigide | Biosourcé | Chanvre, Lin, Coton | Sainte Gemme La plaine (85) | FDES vérifiée et valide | 50 | 1m² ep 100 mm | 0.921 | 2.55 | 58.8 | Label Produit biosourcé | Fibres de chanvre, Lin et Coton (85%) et liant polymère | A+ | oui | Avis technique n°20/14-329 (application en murs) Avis technique n°20/14-330 (application en toiture) Atex en cours pour l'ITE
Isolant semi-rigide | Biosourcé | Fibres de bois | Mably (42) | FDES vérifiée et valide | 50 | 1m² ep 100 mm | 6.96 | 4.675 | 121 | Label Produit biosourcé | Fibres de bois 85% et liant PE | A+ | oui | Avis technique n°20/19-431-V1 et 20/19-432-V2
Isolant semi-rigide | Biosourcé | Paille de riz | Dagneux (01) | FDES vérifiée et valide | 50 | 1m² ep 100 mm | 1.82 | 5.98 | 101 | Label produit biosourcé | 92% paille de riz ; 8 % liant ; sans additif | A+ | non | s ATEx n° 2721 murs et n° 2722 toiture (combles et planchers)
Isolation Paille | Biosourcé | Paille de blé | Multiples | FDES non valide | 50 | 1m² ep 37 cm | -14.1 | 55.5 | 41 | Non | 100% biosourcé | A+ | non | Régle professionnelle CP 2012
Parement minéraux | Non biosourcé | Panneau isolant | Stulln - Allemagne | EPD (étapes A1-A3) | 50 ? | 1m3 | 101 | 0 | 1350 | Nature Plus | Chaux et sable | A+ | oui | Pas de document de référence, mis à part guide de mise en œuvre fabriquant
3Base INIES
4 L'unité fonctionelle est la quantité de référence pour le calcul des résultats de l'ACV. Les différents critères environnementaux sont à analyser en fonction de cette UF et non à comparer directement entre eux.

## MEP Données chiffre
Présentation générale du produit |  |  | Fonction | [9 empty] | Critères techniques |  |  |  |  | Caractéristiques thermiques
|  |  | Isolation thermique | [14 empty] | épaisseur (en cm) pour un R de ; |  |  | R obtenu avec une épaisseur (cm) de:
Type de produit | Biosourcé/ Non Biosourcé | Type | MUR ITE | MUR ITI | Mur Ossature Bois | Sarking | Rampant ITI | Plancher | Comble perdu | Toiture terrasse | Isolation répartie | Cloisons | Lambda | Déphasage | Amortissement | Chaleur spcécifique | Réaction au feu | 2,5 | 4 | 7 | 5 | 15 | 25
Béton de chanvre | Biosourcé | Chènevottes | x | x | [8 empty] | 0.066 | 8,71 (15 cm d'épaisseur) | 80% | 1200 | NC | 16.5 | 26.4 | 46.2 | 0.7575758 | 2.272727 | 3.787879
Béton de chanvre | Biosourcé | Chénevotte | x | x | x |  |  | x |  |  | x |  | 0.09 | 17 (30 cm d'épaisseur) | 98% | 1560 | B,s1,d0 (finition enduite) | 22.5 | 36 | 63 | 0.5555556 | 1.666667 | 2.777778
Blocs | Biosourcé | Chénevottes |  | x | [5 empty] | x | x | x | 0.071 | 18 (bloc de 30 cm) | 99% | 1560 | A2 (avec enduit) | 17.75 | 28.4 | 49.7 | 0.7042254 | 2.112676 | 3.521127
Blocs | Biosourcé | Chénevottes | x | x | x | [5 empty] | x | x | 0.071 | 17 (bloc de 30 cm) | 98% | 1560 | B,s1,d0 (finition enduite) | 17.75 | 28.4 | 49.7 | 0.7042254 | 2.112676 | 3.521127
Chape | Biosourcé | Poussière de chanvre | [5 empty] | x |  |  |  |  | 0.06 | Non concerné | Non concerné | Non connu | Euroclasse F | 15 | 24 | 42 | 0.8333333 | 2.5 | 4.166667
Enduit | Biosourcé | Liège | x | x | [8 empty] | 0.045 | 7,8 (12 cm d'épaisseur) | 81% | 1000 | classe A2,s1,d0 | 11.25 | 18 | 31.5 | 1.111111 | 3.333333 | 5.555556
Enduit | Non biosourcé | Aérogel | x | x | [8 empty] | 0.028 | 9,7 (15 cm d'épaisseur) | 84 | 1600 | A2,s1,d0 | 7 | 11.2 | 19.6 | 1.785714 | 5.357143 | 8.928571
Isolant dalle | Non biosourcé | Granulat verre | [5 empty] | x |  |  |  |  | 0.093 | Non concerné |  |  | A1 | 23.25 | 37.2 | 65.1 | 0.5376344 | 1.612903 | 2.688172
Isolant en vrac | Biosourcé | Ouate de cellulose |  | x | x |  | x |  | x |  |  |  | 0.038 | 7,6 (27 cm d'épaisseur) | 73% | 2100 | E | 9.5 | 15.2 | 26.6 | 1.315789 | 3.947368 | 6.578947
Isolant en vrac | Biosourcé | Ouate de carton |  | x |  |  |  | x | x |  |  |  | 0.041 | 8,2 (29 cm d'épaisseur) | 77% | 2100 | C s3 d0 (soufflage) ; B s2 d0 à 65 kg / m³ (insufflation) | 10.25 | 16.4 | 28.7 | 1.219512 | 3.658537 | 6.097561
Isolant en vrac | Biosourcé | Fibres de chanvre | [6 empty] | x |  |  |  | 0.038 | 7 (27 cm d'épaisseur) | 68% | 1600 | Pas d'essais | 9.5 | 15.2 | 26.6 | 1.315789 | 3.947368 | 6.578947
Isolant rigide | Biosourcé | Liège | x | x |  |  |  | x |  |  |  |  | 0.04 | 10,1 (20 cm d'épaisseur) | 86 | 1600 | Euroclasse E | 10 | 16 | 28 | 1.25 | 3.75 | 6.25
Isolant rigide | Biosourcé | Fibres de bois | x |  | x | x | [6 empty] | 0.044 | 10,54 (20 cm d'épaisseur) | 87% | 2100 | Euroclasse E | 11 | 17.6 | 30.8 | 1.136364 | 3.409091 | 5.681818
Isolant semi-rigide | Biosourcé | Coton recyclé |  | x | x |  | x |  |  |  |  | x | 0.039 | 4,17 (20 cm d'épaisseur) | 33% | 1600 | Euroclasse E (seul) // B/S1/d0 (dans conditions finales d'utilisation) | 9.75 | 15.6 | 27.3 | 1.282051 | 3.846154 | 6.410256
Isolant semi-rigide | Biosourcé | Chanvre, Lin, Coton | x | x | x |  | x |  |  |  |  | x | 0.038 | 5,49 (20 cm d'épaisseur) | 53% | 1800 | F | 9.5 | 15.2 | 26.6 | 1.315789 | 3.947368 | 6.578947
Isolant semi-rigide | Biosourcé | Fibres de bois |  | x | x |  | x |  |  |  |  | x | 0.036 | 7,86 (20 cm d'épaisseur) | 75% | 2100 | F | 9 | 14.4 | 25.2 | 1.388889 | 4.166667 | 6.944444
Isolant semi-rigide | Biosourcé | Paille de riz |  | x | x |  | x | [5 empty] | 0.039 | 5,58 (20 cm d'épaisseur) | 54% | 1509 | Euroclasse E | 9.75 | 15.6 | 27.3 | 1.282051 | 3.846154 | 6.410256
Isolation Paille | Biosourcé | Paille de blé | x |  | x | [5 empty] | x |  | 0.052 | 14,46 (37 cm d'épaisseur) | 95% | 1500 | B S1 d0 (pour mur enduit chaux ou terrecrue) | 13 | 20.8 | 36.4 | 0.9615385 | 2.884615 | 4.807692
Parement minéraux | Non biosourcé | Panneau isolant | x | x | [8 empty] | 0.043 | 7,53 (20 cm d'épaisseur) | 72% | 1000 | A1 | 10.75 | 17.2 | 30.1 | 1.162791 | 3.488372 | 5.813953